## TIME STUDY
TIME STUDY
Заказчик: |  | ОАО «МЗШ»
Модель оборудования: |  | WINPOWER WPLF45D
Система ЧПУ: |  | SIEMENS 828D
Макс. скорость вращения главн. шпинделя, мин-1 |  | 2500
Макс. скорость вращения приводн. инстр., мин-1 |  | 4500
Номер проекта:
Номер детали: |  | 65115-120-60
Наименование детали: |  | Шестерня ведомая цилиндрическая
Материал: |  | Сталь 20ХГНМТА ТУ-14-1-5509-2005
Твердость: |  | 156…207 HB
Заготовка: |  | Поковка Ø306.6 x 75 (22.1 кг)
Время цикла, мин ± 15%:
Коэффициент использования оборудования, Ки: |  | 0.85
Производительность, дет./час ± 15%:
№ инстр. | Наименование инструмента | Обозначение вспомогательного инструмента и режущего инструмента | Наименование перехода | D max | D min | V max | V min | n max | n min | Lрез, мм | Lвсп, мм | Lр.х, мм | а, мм | Кол-во проход | t, мм | L, мм | Sо, мм/об | Sм, мм/мин | Р, кВт | Время смены инстр., сек | Время ускорен. перем., сек | Время резан., сек | Общее время, сек
Операция - 001
Т001 | DCLNR 3232P-16 | DCLNR 3232P-16 | Подрезать торец Ø301.45-0.1 |  | 200 | 200 | 255 | 255 |  |  | 5 |  |  |  | 0.35 | 0 |  |  |  |  | 3 | 5 | 28.16807
Т002 | A32T PCLNR-12 | A32T PCLNR-12 Ø50-32 | Расточить Ø255±0.1 |  | 180 | 180 | 225 | 225 |  |  | 5 |  |  |  | 0.3 | 0 |  |  |  |  | 3 | 5 | 34.66667
Операция - 002 |  | CNMM 160612-R3P IC8150
Т001 | MIFHR 12C-10 | MIFHR 12C-10 | Точить канавку |  | 100 | 100 | 150 | 150 |  |  | 5 |  |  |  | 0.06 | 0 |  |  |  |  | 3 | 5 | 208
Операция - 003
Т001 | DCN 150-075-20R-5D | DCN 150-075-20R-5D ER32 SPR 19-20 | Сверлить 16 отв. Ø15 |  | 100 | 100 | 120 | 120 |  |  | 5 |  |  |  | 0.25 | 0 |  |  |  |  | 3 | 5 | 68
Открепление и снятие готовой детали при помощи системы pick-up | [22 empty] | 15
| Пластина 5xD, сменная головка | ICP 151 IC908
ИТОГО:
Суммарное расчетное время цикла обработки одной детали: | [23 empty] | сек ± 15%
мин ± 15%
Суммарное расчетное время резания обработки одной детали: | [23 empty] | сек ± 15%
Примечания:
1) Вспомогательный и режущий инструмент, режимы резания и время обработки являются предварительными
и могут изменяться (оптимизироваться) при отладке технологии изготовления детали на данном станке.
2) Для точного определения времени цикла необходимо провести тестовую обработку детали («Cutting Test»).
3) Базирование:
Операция 005 - в трехкулачковом патроне Ø530 мм, расточенными сырыми кулачками по наружной поверхности поковки - Ø306.6 мм с упором в торец.
Операция 010 - на разжимной оправке по внутренней поверхности детали - Ø201.5 мм с упором в торец.